## Лист1
ТЕХНИЧКИ ЗАДАТАК /TECHNICAL SPECIFICATION
за набавку материјално-техничких ресурса / for the procurement of material and technical resources
Технички захтев за набавку : / Technical requirement for procurement of :
Р.бр. | Технички опис | English Description | Техничке карактеристике / Technical characteristics | Стандард / Цртеж | JM /Unit of measure | ИД-НИС идент. број | Захт.за набав. (ЗЗН) | * Сертификат
1 | Полимер | Polymer | Kарактеристике: -Да по саставу буде делимично хидролизовани полиакриламид (HPAM) -Растворљив у слојној и техничкој води (рецептура дата испод) са седиментима и нерастворним остатком мањим од 1% -Термостабилан у слојним условима на температури од 70°C -Вискозитет на 15 ѕ-1 на 66°C не мањи од 30 сР при што нижој концентрацији -Степен хидролизе 20-30% -Активна компонента полимера >85% -Молекулска маса 10-25 106 Da -Однос филтрације полимера (FR) раствора концетрације 1000 ppm не већи од 1,1 Рецептура за припрему модела техничке воде за припрему раствора полимера: CaCl2 x 6H2O - 0,38815 g/l SrCl2 x 6H2O - 0,00076 g/l BaCl2 x 2H2O - 0,00071 g/l NaHCO3 - 0,49132 g/l NH4Cl - 0,00047 g/l MgSO4 x 7H2O - 0,22313 g/l Рецептура за припрему модела лежишне воде (у које ће се раствор полимера утискивати): CaCl2 x 6H2O- 11,89038 g/l МgCl2 x 6H2O- 1,37199 g/l SrCl2 x 6H2O- 0,37128 g/l BaCl2 x 2H2O- 0,06138 g/l NaCl - 23,36297 g/l Na2SO4 - 0,00186 g/l NaHCO3- 0,41871 g/l NH4Cl-0,21455 g/l Узорци: Доставити у количини од 1 kg са техничком документацијом (потребна документација обележена жутом бојом). Characteristics: -To be partially hydrolyzed polyacrylamide (HPAM) in composition -Soluble in formation and technical water (recipe given below) with sediments and insoluble residue less than 1% -Thermostable in reservoir conditions at a temperature of 70°C -Viscosity at 15 s-1 at 66°C not less than 30 cP at the lowest concentration -Degree of hydrolysis 20-30% -Active polymer component >85% -Molecular mass 10-25 106 Da -Polymer filtration ratio (FR) of a solution with a concentration of 1000 ppm not more than 1.1 Recipe for preparing a model of mixing water: CaCl2 x 6H2O - 0,38815 g/l SrCl2 x 6H2O - 0,00076 g/l BaCl2 x 2H2O - 0,00071 g/l NaHCO3 - 0,49132 g/l NH4Cl - 0,00047 g/l MgSO4 x 7H2O - 0,22313 g/l Recipe for preparing a model of formation water (where polymer solution will be injected): CaCl2 x 6H2O- 11,89038 g/l МgCl2 x 6H2O- 1,37199 g/l SrCl2 x 6H2O- 0,37128 g/l BaCl2 x 2H2O- 0,06138 g/l NaCl - 23,36297 g/l Na2SO4 - 0,00186 g/l NaHCO3- 0,41871 g/l NH4Cl-0,21455 g/l Samples: Deliver in 1 kg quantities with technical documentation (required documentation marked in yellow). |  | kg
2 | Микро или Наночестице | Micro or Nanoparticles | Тражи се сурфактант за примену методе побољшаа искоришћења нафте, хемикалија ће се утискивати у нафтно лежиште. Хемикалија ће се користити у комбинацији са другим хемикалијама у воденом раствору. Служи за изравњавање фронта утискивања. Kарактеристике: -Растворљив у слојној и техничкој води (рецептура дата испод) са седиментима и нерастворним остатком мањим од 1% -Термостабилан у слојнојним условима на температури од 70°C -Вискозитет на 15 ѕ-1 на 66°C не мањи од 30 сР при што нижој концентрацији -Однос филтрације раствора (FR) раствора концетрације 1000 ppm не већи од 1,1 Рецептура за припрему модела техничке воде за припрему смеше: CaCl2 x 6H2O - 0,38815 g/l SrCl2 x 6H2O - 0,00076 g/l BaCl2 x 2H2O - 0,00071 g/l NaHCO3 - 0,49132 g/l NH4Cl - 0,00047 g/l MgSO4 x 7H2O - 0,22313 g/l Рецептура за припрему модела лежишне воде (у које ће се смеша утискивати): CaCl2 x 6H2O- 11,89038 g/l МgCl2 x 6H2O- 1,37199 g/l SrCl2 x 6H2O- 0,37128 g/l BaCl2 x 2H2O- 0,06138 g/l NaCl - 23,36297 g/l Na2SO4 - 0,00186 g/l NaHCO3- 0,41871 g/l NH4Cl-0,21455 g/l Узорци: Доставити у количини од 1 kg са техничком документацијом (потребна документација обележена жутом бојом). A surfactant is required for the application of a method for improving oil recovery, the chemical will be injected into the oil reservoir. The chemical will be used in combination with other chemicals in an aqueous solution Improve the sweep efficiency by increasing viscosity of injection fluid Characteristics: -Soluble in formation and technical water (recipe given below) with sediments and insoluble residue less than 1% -Thermo-stable in reservioir conditions at a temperature of 70°C -Viscosity at 15 s-1 at 66°C not less than 30 cP at the lowest concentration -Filtration ratio (FR) of a solution with a concentration of 1000 ppm not more than 1.1 Recipe for preparing a model of mixing water: CaCl2 x 6H2O - 0,38815 g/l SrCl2 x 6H2O - 0,00076 g/l BaCl2 x 2H2O - 0,00071 g/l NaHCO3 - 0,49132 g/l NH4Cl - 0,00047 g/l MgSO4 x 7H2O - 0,22313 g/l Recipe for preparing a model of formation water (where mixture will be injected): CaCl2 x 6H2O- 11,89038 g/l МgCl2 x 6H2O- 1,37199 g/l SrCl2 x 6H2O- 0,37128 g/l BaCl2 x 2H2O- 0,06138 g/l NaCl - 23,36297 g/l Na2SO4 - 0,00186 g/l NaHCO3- 0,41871 g/l NH4Cl-0,21455 g/l Samples: Deliver in a quantity of 1 kg with technical documentation (required documentation marked in yellow |  | kg
Прилози /посебни технички захтеви (дозвољена одступања, специфична паковања): / Attachmenrts /special technical requirements (allowed deviations, specific packaging):
Понуђач је дужан да узорке за лабораторијска испитивања за све материјале достави Максим Алексић, Пут Шајкашког одреда бр.9, Нови Сад, 064/845-3623 Понуда понуђача неће бити прихваћена уколико понуђач не достави узорке. Понуђач је дужан да достави процедуру мешања са укљученим подацима о препорученом времену дозирања и времену мешања по завршетку додавања материјала. Понуђач је дужан да преузме пуну одговорност за испоруку робе лошег квалитета, неиспуњења уговорених услова квалитета, односно наведених у наставку. Ако се испорука састоји од неколико серија, Клијент ће тестирати све. Лабораторијски тестови морају имати исте резултате као и тестови узорка или материјал неће бити прихваћен. Понуђени материјал не може бити старији од 4 месеца. Планирани почетак испоруке: Q2/Q3 2025 Приближно укупна количина производа: око 100 т *Прецизан распоред испоруке биће дефинисан након комерцијалних преговора. Трошкови транспорта морају бити укључени у цену материјала. Услови испоруке: Војводина, Србија *Понуђач може по одобрењу наручиоца испоручити различиту масу паковања како је то потребно у техничком задатку Потребно је доставити потврду да понуђач може да произведе/испоручи тражени производ у наведеној количини . / The Bidder is obliged to submit the samples for laboratory testing for all materials to Maksim Aleksić, Put Sajkaskog odreda br.9, Novi Sad, 064/845-3623 The Bidder`s offer will not be accepted if the Bidder does not provide samples. The Bidder is obliged to submit mixing procedure with included information about recommended dosage time and mixing time after material adding is finished. The Bidder must assume full responsibility for delivery of the poor goods quality, failing to comply with the quality requirements agreed upon, i.e. specified hereunder. If delivery consists of several batches, The Client will test all of them. Laboratory tests have to have the same results as the tests of the sample or the material will not be accepted. The offered material can not be older than 4 months. Aproximately start of delivery: Q2/Q3 2025 Aproximately total quantity of product: arround 100 t *Precise delivery schedul will be defined after commercial negotiatios. Transportation cost has to be included in the price of the material. Delivery terms: Vojvodina, Serbia *The Bidder can on Clients approval deliver different mass of package as it is required in the technical assigment It is necessary to submit confirmation that the bidder can produce/deliver the requested product in the specified quantity.
Потребни документи / референтна листа: / Required documents/ Reference List:
Потребно је да Понуђач достави: Безбедносни лист (SDS) на српском и енглеском језику усклађен са европским стандардима (CLP/GHS), Технички лист (ТDS) на српском језику, као и уколико поседујетсертификат о анализи (CОА) и рок употребе материјала./ With each delivery the Supplier is obligated to provide the appropriate supporting documentation: Safety Data Sheet (SDS) in Serbian and English harmonized with European standards (CLP/GHS), Technical Data Sheet (TDS) in the Serbian language and, in case it exsists, the Certificate of Analysis (CoA) and Shelf life
A.Извештаји о испитивању производа (хемијски састав, механичке особине, физичко - хемијске особине): / Product Test Reports (chemical composition, physical and chemical characteristics):
1 | Документација у складу са SRPS EN 10204/3.1 / Documentation in accordance with SRPS EN 10204/3.1
2 | Документација у складу са SRPS EN 10204/3.2 / Documentation in accordance with SRPS EN 10204/3.2
3 | Извештај о испитивању механичких особина / Mechanical properties test report
3.1. | Визуелна и димензиона контрола / Visual and dimensional inspection
3.2. | Испитивања без разарања (ИБР) / Non Destructive Testing (NDT)
3.2.1. | Радиографија / Radiography
3.2.2. | Ултразвучни тест / Ultrasound
3.2.3. | Магнетно / Magnetic particle test
3.2.4. | Пенетранти/ Penetrants
3.3. | Тест притиска / Pressure test
3.3.1. | Хидротест / Hydrstatic otest
3.3.2. | Пнеуматски тест / Pneumatic test
4 | Извештај о испитивању хемијског састава / Chemical properties test report
5 | Извештај о испитивању физичко-хемијских особина / Physical and chemical properties test report
6 | Сертификат о анализи / CoA-Certificate of Analysis
B. Сертификати о примењеним системима менаџмента: / Certificates for applied management systems:
1 | ISO 9001
2 | ISO 14001
3 | ISO 17025
4 | ISO 45001
5 | ISO 50001
C. Сертификати о квалитету производње: / Production quality certificates:
1 | API
2 | EN
3 | ANSI
4 | GOST
5 | DIN
6 | INTI
*Инструкција аутору: Уколико технички одговара више стандарда о квалитету производње, потребно је укључити све одговарајуће сертификате у техничком задатку
D. Други сертификати: / Other certificates:
1 | Спецификација материјала / Material specification
2 | Сертификат о пореклу производа / Certificate of origin
E. Техничка документација: / Technical documents:
1 | EX сертификати / EX certificates
2 | Каталог са бројевима резервних делова / Spare parts catalogue
3 | Упутство за употребу (на српском) / Instruction manual (in Serbian)
4 | Упутство за одржавање (на српском) / Maintenance instructions (in Serbian)
5 | Упутство за транспорт (на српском) / Transport instructions (in Serbian)
6 | Упутство за складиштење (на српском) / Storage instructions (in Serbian)
7 | SDS (безбедносни лист, на српском) / MSDS (Material Safety Data Sheet, in Serbian)
8 | Листа података / Data list
9 | TDS (техничка информација) / TDS (technical information)
10 | Уверење, којим произвођач потврђује да су на уређају за рад примењене прописане мере заштите на раду / Manufacturer's certificate confirming that prescribed occupational safety measures have been applied on the device
11 | Сертификати о успешности производа / Product success certificate
12 | Потврда о REACH регистрацији / REACH registation certificate
13 | Биоцидни производ (неопходна документација: подаци о идентитету биоцидног производа, активне супстанце и друге супстанце садржане у биоцидном производу; подаци о произвођачу биоцидног производа; подаци о предвиђеном начину коришћења; подаци о ефикасности, класификацији, обележавању и паковању, као и подаци о ризику на здравље људи и животиња и животну средину и мерама за смањење ризика
F. Други захтеви: / Other requirements:
1 | Гаранција / гарантни период / Warranty/warranty period
2 | Век трајања / Shelf life - stability at surface conditions
3 | Потрошња енергента током експлоатације (нпр. природни гас, електрична енергија) / Energy source consumption during exploatation (e.g. natural gas, electrical energy)
4 | Потрошња медијума помоћног система (нпр пара, вода, компримовани ваздух) и потрошних материјала / Consumption of support system medium (e.g. steam, water, compressed air)
5 | Паковање производа / Packaging
6 | Резервни делови за експлоатацију за 2 године / Operational spare parts for 2 years
7 | Листа резервних делова који су неопходни као хаваријске залихе / List of critical (emergency) spare parts required to be stored on site for acceptable repair time
8 | Инспекција у току производње, пред испоруку / Factory Acceptance Test (FAT)
9 | Инспекција након уградње, пред пуштање у рад / Site Acceptance Test (SAT)
10 | Обука оператера / Operator training
11 | У случају да добављач има INTI сертификат опреме или МТР, потребно је да га достави
Захтеви за пријемну контролу / план контролисања / Requirements for acceptance testing / Inspection plan
Понуђач је у обавези да уз сваку испоруку достави одговарајућу пропратну документацију: Безбедносни лист (SDS) на српском језику, / The bidder is obliged to submit appropriate accompanying documentation with each delivery: Safety Data Sheet (SDS) in Serbian
Контакт тех.лице за пријемну контролу: / Contact technical person responsible for acceptance testing:
HSE aspekt: / HSE aspekt:
1.Контакт лице саветника за хемикалије Блока наручиоца Виолета Димитров
2.Контакт лице HSE лице Блока наручиоца
Енергетска ефикасност: / Energy efficiency:
Напомена: • Није дозвољено навођење произвођача (осим ако је таква спецификација оправдана са становишта предмета уговора), • Није дозвољено наводити вредност буџета, • Уколико Тендерска документација, укључујући и техники део тендерске документације, садржи поверљиве податке Друштва, не може се доставити трећим лицима, уколико са њима није преходно потписан уговор о поверљивости у складу са стандардима Друштва • Уколико технички захтев има утицаја на заштиту пословних података, односно, уколико уноси нови или мења постојећи начин приступа подацима, рада са подацима, њихове обраде или архивирања, неопходно је у технички захтев унети информацију о мерама заштите које се предвиђају.
| Наручилац |  |  |  |  | Сагласан
| ............................................ |  |  |  |  | ............................................
| Име и презиме |  |  |  |  | Име и презиме